## 表4.1
表４.１ 既存防水層の診断と防水下地調査表
調査目的 | 新築下地調査 既存防水 （ 現状点検 漏水調査 防水改修調査 ）
調査日時 | 平成 年 月 日 |  | 調査担当者：
依頼者 |  |  | 設計者
建物の名称 |  |  | 施工者
所在地 |  |  |  | 設計図書 | 有 無
竣工年月日 | 年 月 | 補修歴 | 年 月 補修箇所：
建物の用途 | 集合住宅 事務所 学校 病院 公共用建物 保養所 店舗 駐車場棟 その他（ ）
地 域 | 住宅（ Ⅰ，Ⅱ ） 商業 農業 工業 準工業 防火 準防火 その他（ ）
調査対象箇所 | 屋上 塔屋屋上 ベランダ 室内 トイレ 地下室 斜壁 その他
建物の構造 | RC SRC S 壁式 他（ ） |  | 地上 階，地下 階，PH 階
スラブ構造 | RC デッキプレート＋RC ALC P Ca ALC/ モルタル RC / モルタル 鉄板
| その他（ ） |  |  | 屋根面積 | ㎡
下地勾配 | ～1 / 100 1 / 100 ～1 / 50 1 / 50 ～1 / 25 1 / 25 ～ その他
施工部の用途 | 歩行 重歩行 非歩行 駐車場 スポーツ床 緑化 その他（ ）
施工面積 | 屋上 ㎡：他 ㎡（ ）
予定工期 | 年 月 ～ 年 月
防水診断・下地診断結果 ：詳細診断調査書 別紙№ ～ 写真№ ～
総合所見：

## 表4.2
表４.２ 既存防水層の詳細診断表
防水位置概要 |  | 屋根等防水部分の平面図：別紙№ |  |  | 各部納まり図：別紙№
漏水の有無 |  | 場所： （ 箇所） |  |  | 程度：
既存防水 | 防水工法 | 保護防水｛コンクリート モルタル 磁器タイル クリンカータイル ブロック FRP その他（ ）｝
露出防水 断熱防水（断熱材の位置：防水層の上・下）
| 防水層種別 | (A)アスファルト※｛熱工法 冷工法 トーチ工法 その他（ ）｝
(B)シート防水※｛加硫ゴムシート 塩ビシート 未加硫ゴムシート その他（ ）｝
(C)塗膜防水※｛ウレタン ゴムアス アクリル FRP その他（ ）｝
その他（ ）
| 保護層 | 普通コンクリート 軽量コンクリート モルタル その他（ ）
目地間隔： × m 目地幅： ㎜
目地の種類・アスファルト シーリング材 既製目地材 その他（ ）
| ドレン | 横引き 箇所 |  |  | 縦引き 箇所
防水施工年月： 年 月
| メーカー名： |  |  |  | 仕様名：
工法 | 防水保護種別 | 調査項目 |  | 劣化度 |  |  | 状況判定 | 写真番号
|  |  |  | Ⅲ（改修が必要） | Ⅱ（必要により補修） | Ⅰ（定期点検を）
漏水の有無 |  |  |  | 有り | 無し | 無し
モルタル笠木 |  |  | ひび割れ | 1 ㎜以上 | 1 ～0.5 ㎜ | 0.5 ㎜以下
|  |  | シール切れ | 有り | 無し | 無し
|  |  | 欠損，凍害 | ㎡ | ㎡ | ㎡
|  |  | 水切り納まり | 納まり不良 | 納まり不良 | 外観上異常無し
金属笠木，手すり |  |  | 腐食穴あき | 有り | 無し | 無し
|  |  | シーリング切れ | 有り | 無し | 無し
ルーフドレン |  |  | つまり | 有り | 無し | 無し
|  |  | 排水不良 | 有り | 無し | 無し
|  |  | 植物繁茂 | 有り | 無し | 無し
|  |  | シール切れ | 有り | 無し | 無し
|  |  | 防水層口開き | 有り | 無し | 無し
|  |  | 防水層フクレ | － | 有り | 無し
既存防水層診断
保護工法 | コンクリート保護 | 平場 | ひび割れ | 3 ㎜以上 | 1 ～3 ㎜未満 | 1 ㎜未満
|  |  | せり上がり | 箇所 | 箇所 | 箇所
|  |  | そり，欠損 | ㎡ | ㎡ | ㎡
|  | 立上り | ひび割れ | 3 ㎜以上 | 1 ～3 ㎜未満 | 1 ㎜未満
|  |  | そり，倒れ | 箇所 | 箇所 | 箇所
|  |  | 欠損，凍害 | ㎡ | ㎡ | ㎡
|  |  | パラペット押出 | 押出有 | 押出有 | 外観上異常無し
|  |  | 防水層破断 | 恐れ有り | 恐れ無し | 恐れ無し
|  | 伸縮目地 |  | 欠損・脱落 | 突出・密着 | 外観上異常無し
|  | 植物の繁茂 |  | 防水層貫入 | 防水層に達していない | 外観上異常無し
| タイル | 移動 |  | 移動，あばれ有り | 移動，あばれ有り | 外観上異常無し
| ブロック | 欠損 |  | 欠損有り | 欠損有り | 外観上異常無し
| 砂利 | 防水層破断 |  | 破断の恐れ有り | 破断の恐れ無し | 外観上異常無し
| ウレタン塗装 弾性舗装材 | 破断，損傷 |  | 破断，損傷有り | 破断，損傷有り | 外観上異常無し
|  | 剥離，フクレ |  | 剥離，フクレ有り | 剥離，フクレ有り | 外観上異常無し
|  | 防水層破断 |  | 破断の恐れ有り | 破断の恐れ無し | 外観上異常無し

## 表4.3
表４.３ 既存防水層の診断表（例）＊（1）アスファルト防水
既存防水層診断
工法 | 防水保護種別 | 調査項目 |  | 劣化度 |  |  | 状況判定 | 写真番号
|  |  |  | Ⅲ（改修が必要） | Ⅱ（必要により補修） | Ⅰ（定期点検を）
漏水の有無 |  |  |  | 有り | 無し | 無し
露出工法 | A アスファルト防水※ | 防水層 | 破断，損傷 | 中間層ルーフィングまで破断有り | 最上層ルーフィングの破断有り | 外観上異常を認めず
|  |  | 末端の剥離 | 立上り部ずれ落ち，倒れ有り
水はらみ有り
|  |  |  | 押え金物の脱落有り | 押え金物のゆるみ有り
| ｛熱工法 冷工法 トーチ工法 その他（ ）｝ | ルーフィング接合部の剥離幅 |  | 50 ㎜以上 | 20 ～50 ㎜未満 | 20 ㎜未満
|  | 立上り隅角部の浮き高さ |  | 50 ㎜以上 | 20 ～50 ㎜未満 | 20 ㎜未満
|  | 表面の劣化 | 砂落ち | 80 ％以上 | 4 0 ～80 ％未満 | 4 0％未満
|  |  | 減耗 | 中間層基材の露出 | 表面基材の露出 | 表面アスファルトのひび割れ
|  | 防水層のフクレ | １個の大きさ | 2 ㎡以上 | 1 ～2㎡未満 | 1 ㎡未満
|  |  | 面積比 | 30 ％以上 | 1 0 ～30 ％未満 | 1 0％未満

## 表4.4
表４.４ 既存防水層の診断表（例）＊（2）シート防水
既存防水層診断
工法 | 防水保護種別 | 調査項目 |  | 劣化度 |  |  | 状況判定 | 写真番号
|  |  |  | Ⅲ（改修が必要） | Ⅱ（必要により補修） | Ⅰ（定期点検を）
漏水の有無 |  |  |  | 有り | 無し | 無し
露出防水工法 | B シート防水※ | 防水層の破断損傷 | １層防水 | 表面のひび割れ | － | 外観上異常を認めず
|  |  | 2 層防水 | 上層の破断 | 上層のひび割れ | 外観上異常を認めず
|  | 防水層の端末剥離 | シート端末部 | 押え金物の脱落 | 押え金物のゆるみ
|  |  |  | 端末シールの切断 | 端末シールの剥離
|  |  |  | 口開け | 浮き上がり
|  |  | ルーフドレン・配管等の端末部 | 端末シール切断 | 端末シールの剥離
錆による浮き上がり
| ｛加硫ゴムシート 塩ビシート 未加硫ゴムシート その他（ ）｝ | 防水層接合部の剥離 |  | 10 ㎜以上 | 5 ～10 ㎜未満 | 5 ㎜未満
|  | 防水層立上り隅角の浮き高さ |  | 50 ㎜以上 | 20 ～50 ㎜未満 | 20 ㎜未満
|  | 表面の劣化 |  | シート表面に微細なひび割れ | 塗料の減耗及び白亜化 | 塗料の退色
|  | 防水層のフクレ | １個の大きさ（直径） | 500 ㎜以上 | 200 ～500 ㎜未満 | 200 ㎜未満
|  |  | 高さ | 100 ㎜以上 | 50 ～100 ㎜未満 | 50 ㎜未満
|  |  | 面積比 | 30 ％以上 | 10 ～30 ％未満 | 10 ％未満

## 表4.5
表４.５ 既存防水層の診断表（例）＊（3）ウレタン塗膜防水
既存防水層診断
工法 | 防水保護種別 | 調査項目 |  | 劣化度 |  |  | 状況判定 | 写真番号
|  |  |  | Ⅲ（改修が必要） | Ⅱ（必要により補修） | Ⅰ（定期点検を）
漏水の有無 |  |  |  | 有り | 無し | 無し
露出防水工法 | © 塗膜防水 | 防水層の破断，損傷 |  | 防水層のひび割れ | 塗料のひび割れ | 塗料の異常を認めず
|  | 破断層の端末の剥離（奥行き） |  | 10 ㎜以上 | 3 ～10 ㎜未満 | 3 ㎜未満
|  | 立上り隅角部の浮き高さ |  | 100 ×300 ㎜以上 | 50 ×100 ㎜～100 ×300 ㎜未満 | 50 ×100 ㎜未満
| ｛ウレタン ゴムアス アクリル FRP その他（ ）｝ | 表面の塗料の消失等（面積比） |  | 30 ％以上 | 30 ％未満 | 塗料の変退色
|  | 防水層のフクレ | １個の大きさ（直径） | 500 ㎜以上 | 2 00 ～500 ㎜未満 | 2 00 ㎜未満
|  |  | 個数／2 5㎡ | 10 個以上 | 4 ～9個未満 | 3 個未満

## 表4.6
表４.６ 新築・新設下地の点検
新築・新設下地の点検
項 目 |  | 確認項目 | チェック項目 | 判 定
全般 | 乾燥性 | 目視して表面が乾燥した色になっていること | 午前1 1 時前後より2 時間ほど養生フィルムを張り，その結果，結露する水分がほとんどないこと。モルタル水分計を使用する方法もある。
| 汚れ | 接着の妨げとなる塵埃，油脂類，汚れ，錆等がないこと
平場 | 平坦性等 | 浮きがないこと | モルタルハンマーで試験する
反り，目違いがないこと
著しい突起がないこと
欠損がないこと
脆弱部がないこと
目地に防水に支障の有る目違いがないこと
| ドレン | 排水落とし口はウレタン防水用の物であること
竪固に取り付けてあり，欠損のないこと
|  | 周囲の水はけがよいこと | 皮すき等で表面をひっかいてみる
| 勾 配 | 1/20 ～1/50 を標準とする
立面 | パラペット | 水切りが良好なこと
| 壁立上り | 水切りが良好になるよう処理がしてあること
役物 | 出 隅 | 出隅は通りよく丸面等面取りがしてあること
| 入 隅 | 入隅は通りよく直角になっていること
| 架 台 | 架台下入隅に隙間のないこと
| 貫通パイプ | 所定の位置に竪固に取り付けてあること 欠損のないこと
設備機器
取付け金物